## ПГПС
Расчетные сопротивления бетона Rb, Rbt МПа, для предельных состояний первой группы при классе бетона по прочности на сжатие
Вид сопротивления | Бетон | В1,5 | В2 | В2,5 | В3,5 | В5 | В7,5 | В10 | В12,5 | В15 | В20 | В25 | В30 | В35 | В40 | В45 | В50 | В55 | В60 | В70 | В80 | В90 | В100
Сжатие осевое (призменная прочность) | Тяжелый, мелкозернистый и напрягающий | - | - | - | 2.1 | 2.8 | 4.5 | 6 | 7.5 | 8.5 | 11.5 | 14.5 | 17 | 19.5 | 22 | 25 | 27.5 | 30 | 33 | 37 | 41 | 44 | 47.5
Сжатие осевое (призменная прочность) | Легкий | - | - | 1.5 | 2.1 | 2.8 | 4.5 | 6 | 7.5 | 8.5 | 11.5 | 14.5 | 17 | 19.5 | 22 | - | - | - | - | - | - | - | -
Сжатие осевое (призменная прочность) | Ячеистый | 0.95 | 1.3 | 1.6 | 2.2 | 3.1 | 4.6 | 6 | 7 | 7.7 | - | - | - | - | - | - | - | - | - | - | - | - | -
Растяжение осевое | Тяжелый, мелкозернистый и напрягающий | - | - | - | 0.26 | 0.37 | 0.48 | 0.56 | 0.66 | 0.75 | 0.9 | 1.05 | 1.15 | 1.3 | 1.4 | 1.5 | 1.6 | 1.7 | 1.8 | 1.9 | 2.1 | 2.15 | 2.2
Растяжение осевое | Легкий | - | - | 0.2 | 0.26 | 0.37 | 0.48 | 0.56 | 0.66 | 0.75 | 0.9 | 1.05 | 1.15 | 1.3 | 1.4 | - | - | - | - | - | - | - | -
Растяжение осевое | Ячеистый | 0.09 | 0.12 | 0.14 | 0.18 | 0.24 | 0.28 | 0.39 | 0.44 | 0.46 | - | - | - | - | - | - | - | - | - | - | - | - | -